## Испытания 03.04.12
ОБР | 2 | от 3 .04 .12 | ОБР | 3 | от 3 .04 .12 | ОБР | 4 | от 3 .04 .12 | ОБР | 5 | от 3 .04 .12
Рразр | 2120 | Н | Рразр | 2050 | Н | Рразр | 1440 | Н | Рразр | 1600 | Н
b | 18.9 | мм | b | 18.95 | мм | b | 19.3 | мм | b | 19.1 | мм
h | 19.4 | мм | h | 19.6 | мм | h | 20 | мм | h | 19.4 | мм
Вес | 47.7 | г | Вес | 47.7 | г | Вес | 47.7 | г | Вес | 47.7 | г
Длина | 300 | мм | Длина | 300 | мм | Длина | 300 | мм | Длина | 300 | мм
L | 240 | мм | L | 240 | мм | L | 240 | мм | L | 240 | мм
I | 11499.6798 | мм4 | I | 11890.39 | мм4 | I | 12866.67 | мм4 | I | 11621.37 | мм4
W | 1185.534 | мм3 | W | 1213.305 | мм3 | W | 1286.667 | мм3 | W | 1198.079 | мм3
М | 84800 | Н*мм | М | 82000 | Н*мм | М | 57600 | Н*мм | М | 64000 | Н*мм
4.83 | 5.94 | 1.11 | 4.79 | 6.04 | 1.25 | 6.21 | 7.74 | 1.53 | 4.7 | 5.91 | 1.21
4.69 | 5.78 | 1.09 | 4.7 | 5.91 | 1.21 | 6.06 | 7.6 | 1.54 | 4.5 | 5.74 | 1.24
4.71 | 5.78 | 1.07 | 4.7 | 5.85 | 1.15 | 6.05 | 7.58 | 1.53 | 4.5 | 5.73 | 1.23
4.71 | 5.8 | 1.09 | 4.7 | 5.92 | 1.22 | 6.07 | 7.61 | 1.54 | 4.5 | 5.75 | 1.25
дf | 1.083333 | мм | дf | 1.193333 | мм | дf | 1.536667 | мм | дf | 1.24 | мм
дP | 500 | Н | дP | 500 | Н | дP | 500 | Н | дP | 500 | Н
E | 9844.301 | Н/мм2 | E | 8643.205 | Н/мм2 | E | 6202.789 | Н/мм2 | E | 8510.474 | Н/мм2
S | 71.52895 | Мпа | S | 67.58398 | Мпа | S | 44.76684 | Мпа | S | 53.41883 | Мпа
Gamma | 433.6442 | г/мм3 | Gamma | 428.0868 | г/мм3 | Gamma | 411.9171 | г/мм3 | Gamma | 429.1035 | г/мм3
W | 9.5 |  | W | 9.5 |  | W | 9.5 |  | W | 9.5
K для Е | 1.04 |  | K для Е | 1.04 |  | K для Е | 1.04 |  | K для Е | 1.04
K для S | 1.04 |  | K для S | 1.04 |  | K для S | 1.04 |  | K для S | 1.04
E | 9465.674 | Н/мм2 | E | 8310.774 | Н/мм2 | E | 5964.22 | Н/мм2 | E | 8183.148 | Н/мм2
S | 68.77783 | Мпа | S | 64.98459 | Мпа | S | 43.04504 | Мпа | S | 51.36426 | Мпа

## Изгиб испытания 04.04.12
ОБР | 1 | от 4 .04 .12 | ОБР | 2 | от 4 .04 .12 | ОБР | 3 | от 4 .04 .12 | ОБР | 4 | от 4 .04 .12 | ОБР | 5 | от 4 .04 .12 | ОБР | 6 | от 4 .04 .12 | ОБР | 7 | от 4 .04 .12 | ОБР | 8 | от 4 .04 .12 |  | ОБР | 9 | от 4 .04 .12 |  | ОБР | 10 | от 4 .04 .12 |  | ОБР | 11 | от 4 .04 .12 |  | ОБР | 12 | от 4 .04 .12 |  | ОБР | 13 | от 4 .04 .12 | ОБР | 14 | от 4 .04 .12 | ОБР | 15 | от 4 .04 .12 | ОБР | 16 | от 4 .04 .12 | ОБР | 17 | от 4 .04 .12 | ОБР | 18 | от 4 .04 .12 | ОБР | 19 | от 4 .04 .12 | ОБР | 20 | от 4 .04 .12
Рразр | 2150 | Н | Рразр | 3150 | Н | Рразр | 2860 | Н | Рразр | 2340 | Н | Рразр | 3080 | Н | Рразр | 2710 | Н | Рразр | 2900 | Н | Рразр | 2540 | Н |  | Рразр | 3100 | Н |  | Рразр | 2700 | Н |  | Рразр | 2900 | Н |  | Рразр | 3080 | Н |  | Рразр | 2900 | Н | Рразр | 1800 | Н | Рразр | 2350 | Н | Рразр | 2100 | Н | Рразр | 2250 | Н | Рразр | 2280 | Н | Рразр | 2200 | Н | Рразр | 2180 | Н | Интерполяция
b | 19.3 | мм | b | 19.9 | мм | b | 19.6 | мм | b | 19.3 | мм | b | 19.9 | мм | b | 19.6 | мм | b | 19.4 | мм | b | 19.2 | мм |  | b | 19.1 | мм |  | b | 19.5 | мм |  | b | 19.3 | мм |  | b | 19.5 | мм |  | b | 19.4 | мм | b | 19 | мм | b | 18.9 | мм | b | 18.7 | мм | b | 17.8 | мм | b | 18.6 | мм | b | 18.6 | мм | b | 18.8 | мм
h | 19.3 | мм | h | 19.8 | мм | h | 19.7 | мм | h | 19.8 | мм | h | 19.9 | мм | h | 19.7 | мм | h | 20.1 | мм | h | 19.6 | мм |  | h | 19.7 | мм |  | h | 19.7 | мм |  | h | 19.8 | мм |  | h | 19.7 | мм |  | h | 19.8 | мм | h | 20 | мм | h | 19.9 | мм | h | 19.6 | мм | h | 19.8 | мм | h | 20.2 | мм | h | 19.9 | мм | h | 20.1 | мм | 568 | 550 | 1.165 | 1.1632
Вес | 59.6 | г | Вес | 67.1 | г | Вес | 59.8 | г | Вес | 67.6 | г | Вес | 72.2 | г | Вес | 70.9 | г | Вес | 64.5 | г | Вес | 58.1 | г |  | Вес | 63.1 | г |  | Вес | 57.9 | г |  | Вес | 63.7 | г |  | Вес | 60.8 | г |  | Вес | 60.1 | г | Вес | 44.9 | г | Вес | 49.7 | г | Вес | 49.6 | г | Вес | 47.6 | г | Вес | 50.6 | г | Вес | 47 | г | Вес | 47.3 | г |  | 600 | 1.16
Длина | 300 | мм | Длина | 300 | мм | Длина | 300 | мм | Длина | 300 | мм | Длина | 300 | мм | Длина | 300 | мм | Длина | 300 | мм | Длина | 300 | мм |  | Длина | 300 | мм |  | Длина | 300 | мм |  | Длина | 300 | мм |  | Длина | 300 | мм |  | Длина | 300 | мм | Длина | 300 | мм | Длина | 300 | мм | Длина | 300 | мм | Длина | 300 | мм | Длина | 300 | мм | Длина | 300 | мм | Длина | 300 | мм
L | 240 | мм | L | 240 | мм | L | 240 | мм | L | 240 | мм | L | 240 | мм | L | 240 | мм | L | 240 | мм | L | 240 | мм |  | L | 240 | мм |  | L | 240 | мм |  | L | 240 | мм |  | L | 240 | мм |  | L | 240 | мм | L | 240 | мм | L | 240 | мм | L | 240 | мм | L | 240 | мм | L | 240 | мм | L | 240 | мм | L | 240 | мм | Обратная интерполяция
I | 11562.4 | мм4 | I | 12872.6334 | мм4 | I | 12487.44 | мм4 | I | 12484.5138 | мм4 | I | 13068.66 | мм4 | I | 12487.44 | мм4 | I | 13128.30495 | мм4 | I | 12047.2576 | мм4 |  | I | 12168.89 | мм4 |  | I | 12423.73 | мм4 |  | I | 12484.5138 | мм4 |  | I | 12423.73 | мм4 |  | I | 12549.2004 | мм4 | I | 12666.67 | мм4 | I | 12411.94 | мм4 | I | 11733.53 | мм4 | I | 11514.2148 | мм4 | I | 12775.7324 | мм4 | I | 12214.92845 | мм4 | I | 12722.2749 | мм4
W | 1198.176 | мм3 | W | 1300.266 | мм3 | W | 1267.761 | мм3 | W | 1261.062 | мм3 | W | 1313.433 | мм3 | W | 1267.761 | мм3 | W | 1306.299 | мм3 | W | 1229.312 | мм3 |  | W | 1235.42 | мм3 |  | W | 1261.2925 | мм3 |  | W | 1261.062 | мм3 |  | W | 1261.2925 | мм3 |  | W | 1267.596 | мм3 | W | 1266.667 | мм3 | W | 1247.4315 | мм3 | W | 1197.299 | мм3 | W | 1163.052 | мм3 | W | 1264.924 | мм3 | W | 1227.631 | мм3 | W | 1265.898 | мм3 | 4.8 | 900 | 3.76 | 1121.277
М | 86000 | Н*мм | М | 126000 | Н*мм | М | 114400 | Н*мм | М | 93600 | Н*мм | М | 123200 | Н*мм | М | 108400 | Н*мм | М | 116000 | Н*мм | М | 101600 | Н*мм |  | М | 124000 | Н*мм |  | М | 108000 | Н*мм |  | М | 116000 | Н*мм |  | М | 123200 | Н*мм |  | М | 116000 | Н*мм | М | 72000 | Н*мм | М | 94000 | Н*мм | М | 84000 | Н*мм | М | 90000 | Н*мм | М | 91200 | Н*мм | М | 88000 | Н*мм | М | 87200 | Н*мм |  | 1200 | 5.17
5.1 | 5.89 | 0.79 | 4.97 | 5.72 | 0.75 | 5.18 | 5.89 | 0.71 | 6.34 | 7.11 | 0.77 | 5.6 | 6.26 | 0.66 | 5.41 | 6.15 | 0.74 | 5.81 | 6.51 | 0.7 | 5.14 | 5.93 | 0.79 |  | 5.41 | 6.12 | 0.71 |  | 5.89 | 6.67 | 0.78 |  | 6.34 | 7.06 | 0.72 |  | 6.34 | 7.04 | 0.7 |  | 5.64 | 6.41 | 0.77 | 6.31 | 7.43 | 1.12 | 6.29 | 7.16 | 0.87 | 6.65 | 7.65 | 1 | 6.13 | 7.34 | 1.21 | 4.95 | 5.84 | 0.89 | 7.11 | 8.12 | 1.01 | 8.36 | 9.31 | 0.95
5.01 | 5.78 | 0.77 | 4.91 | 5.67 | 0.76 | 5.04 | 5.79 | 0.75 | 6.25 | 7.03 | 0.78 | 5.51 | 6.18 | 0.67 | 5.31 | 6.04 | 0.73 | 5.75 | 6.44 | 0.69 | 5.04 | 5.85 | 0.81 |  | 5.31 | 6.06 | 0.75 |  | 5.8 | 6.58 | 0.78 |  | 6.24 | 6.99 | 0.75 |  | 6.26 | 6.95 | 0.69 |  | 5.55 | 6.31 | 0.76 | 6.23 | 7.3 | 1.07 | 6.16 | 7.06 | 0.9 | 6.5 | 7.54 | 1.04 | 6.03 | 7.19 | 1.16 | 4.82 | 5.75 | 0.93 | 7.01 | 8 | 0.99 | 8.19 | 9.16 | 0.97
5.02 | 5.81 | 0.79 | 4.9 | 5.64 | 0.74 | 5.04 | 5.82 | 0.78 | 6.26 | 7.04 | 0.78 | 5.52 | 6.19 | 0.67 | 5.32 | 6.05 | 0.73 | 5.75 | 6.43 | 0.68 | 5.04 | 5.84 | 0.8 |  | 5.33 | 6.03 | 0.7 |  | 5.8 | 6.58 | 0.78 |  | 6.26 | 6.98 | 0.72 |  | 6.27 | 6.96 | 0.69 |  | 5.53 | 6.31 | 0.78 | 6.22 | 7.33 | 1.11 | 6.14 | 7.05 | 0.91 | 6.5 | 7.52 | 1.02 | 6 | 7.18 | 1.18 | 4.81 | 5.75 | 0.94 | 7 | 8.01 | 1.01 | 8.23 | 9.18 | 0.95
5.02 | 5.79 | 0.77 | 4.9 | 5.64 | 0.74 | 5.05 | 5.83 | 0.78 | 6.27 | 7.04 | 0.77 | 5.52 | 6.19 | 0.67 | 5.32 | 6.08 | 0.76 | 5.75 | 6.43 | 0.68 | 5.05 | 5.84 | 0.79 |  | 5.33 | 6.06 | 0.73 |  | 5.81 | 6.58 | 0.77 |  | 6.26 | 6.99 | 0.73 |  | 6.29 | 6.96 | 0.67 |  | 5.55 | 6.32 | 0.77 | 6.22 | 7.31 | 1.09 | 6.16 | 7.07 | 0.91 | 6.48 | 7.5 | 1.02 | 6 | 7.2 | 1.2 | 4.78 | 5.73 | 0.95 | 7.03 | 7.99 | 0.96 | 8.24 | 9.21 | 0.97
дf | 0.7766667 | мм | дf | 0.7475 | мм | дf | 0.755 | мм | дf | 0.775 | мм | дf | 0.6675 | мм | дf | 0.74 | мм | дf | 0.6875 | мм | дf | 0.7975 | мм |  | дf | 0.7225 | мм |  | дf | 0.7775 | мм |  | дf | 0.73 | мм |  | дf | 0.6875 | мм |  | дf | 0.77 | мм | дf | 1.0975 | мм | дf | 0.8975 | мм | дf | 1.02 | мм | дf | 1.1875 | мм | дf | 0.9275 | мм | дf | 0.9925 | мм | дf | 0.96 | мм
дP | 500 | Н | дP | 500 | Н | дP | 500 | Н | дP | 500 | Н | дP | 500 | Н | дP | 500 | Н | дP | 500 | Н | дP | 500 | Н |  | дP | 500 | Н |  | дP | 500 | Н |  | дP | 500 | Н |  | дP | 500 | Н |  | дP | 500 | Н | дP | 500 | Н | дP | 500 | Н | дP | 500 | Н | дP | 500 | Н | дP | 500 | Н | дP | 500 | Н | дP | 500 | Н
E | 13656.84 | Н/мм2 | E | 12745.42 | Н/мм2 | E | 13008.05 | Н/мм2 | E | 12675.33 | Н/мм2 | E | 14058.87 | Н/мм2 | E | 13271.73 | Н/мм2 | E | 13587.87 | Н/мм2 | E | 12764.8 | Н/мм2 |  | E | 13949.03 | Н/мм2 |  | E | 12696.39 | Н/мм2 |  | E | 13456.69 | Н/мм2 |  | E | 14358.46 | Н/мм2 |  | E | 12691.88 | Н/мм2 | E | 8821.976 | Н/мм2 | E | 11009.27 | Н/мм2 | E | 10247.17 | Н/мм2 | E | 8969.429 | Н/мм2 | E | 10349.83 | Н/мм2 | E | 10116.06 | Н/мм2 | E | 10041.46 | Н/мм2
S | 71.77576 | Мпа | S | 96.90325 | Мпа | S | 90.23785 | Мпа | S | 74.22315 | Мпа | S | 93.79998 | Мпа | S | 85.5051 | Мпа | S | 88.8005 | Мпа | S | 82.64786 | Мпа |  | S | 100.3707 | Мпа |  | S | 85.62645 | Мпа |  | S | 91.98596 | Мпа |  | S | 97.67758 | Мпа |  | S | 91.51181 | Мпа | S | 56.84211 | Мпа | S | 75.35484 | Мпа | S | 70.15793 | Мпа | S | 77.38261 | Мпа | S | 72.09919 | Мпа | S | 71.68278 | Мпа | S | 68.88391 | Мпа
Gamma | 533.3477 | г/мм3 | Gamma | 567.6531 | г/мм3 | Gamma | 516.2471 | г/мм3 | Gamma | 589.6617 | г/мм3 | Gamma | 607.7288 | г/мм3 | Gamma | 612.0722 | г/мм3 | Gamma | 551.3669 | г/мм3 | Gamma | 514.6329 | г/мм3 |  | Gamma | 558.9958 | г/мм3 |  | Gamma | 502.4079 | г/мм3 |  | Gamma | 555.6428 | г/мм3 |  | Gamma | 527.5717 | г/мм3 |  | Gamma | 521.5384 | г/мм3 | Gamma | 393.8596 | г/мм3 | Gamma | 440.474 | г/мм3 | Gamma | 451.0895 | г/мм3 | Gamma | 450.1948 | г/мм3 | Gamma | 448.9159 | г/мм3 | Gamma | 423.2633 | г/мм3 | Gamma | 417.24 | г/мм3
W | 9.5 |  | W | 8.5 |  | W | 9.5 |  | W | 8 |  | W | 8.5 |  | W | 8 |  | W | 8.5 |  | W | 9.5 |  |  | W | 9 |  |  | W | 10 |  |  | W | 8.5 |  |  | W | 11 |  |  | W | 12 |  | W | 6.5 |  | W | 6 |  | W | 7 |  | W | 8 |  | W | 10 |  | W | 6 |  | W | 6
К для G | 0.991 |  | К для G | 0.987 |  | К для G | 0.991 |  | К для G | 0.985 |  | К для G | 0.987 |  | К для G | 0.985 |  | К для G | 0.987 |  | К для G | 0.991 |  |  | К для G | 0.989 |  |  | К для G | 0.993 |  |  | К для G | 0.987 |  |  | К для G | 0.996 |  |  | К для G | 1 |  | К для G | 0.979 |  | К для G | 0.977 |  | К для G | 0.981 |  | К для G | 0.985 |  | К для G | 0.993 |  | К для G | 0.977 |  | К для G | 0.977
Gamma | 538.1914 |  | Gamma | 575.1298 |  | Gamma | 520.9355 |  | Gamma | 598.6413 |  | Gamma | 615.7333 |  | Gamma | 621.3931 |  | Gamma | 558.6291 |  | Gamma | 519.3067 |  |  | Gamma | 565.2131 |  |  | Gamma | 505.9496 |  |  | Gamma | 562.9613 |  |  | Gamma | 529.6905 |  |  | Gamma | 521.5384 |  | Gamma | 402.3081 |  | Gamma | 450.8434 |  | Gamma | 459.8262 |  | Gamma | 457.0506 |  | Gamma | 452.0804 |  | Gamma | 433.2275 |  | Gamma | 427.0625
K для Е | 1.03 |  | K для Е | 1.042 |  | K для Е | 1.035 |  | K для Е | 1.044 |  | K для Е | 1.04 |  | K для Е | 1.043 |  | K для Е | 1.04 |  | K для Е | 1.035 |  |  | K для Е | 1.05 |  |  | K для Е | 1.04 |  |  | K для Е | 1.044 |  |  | K для Е | 1.014 |  |  | K для Е | 1 |  | K для Е | 1.08 |  | K для Е | 1.08 |  | K для Е | 1.069 |  | K для Е | 1.058 |  | K для Е | 1.03 |  | K для Е | 1.082 |  | K для Е | 1.082
K для S | 1.11 |  | K для S | 1.163 |  | K для S | 1.115 |  | K для S | 1.191 |  | K для S | 1.16 |  | K для S | 1.19 |  | K для S | 1.19 |  | K для S | 1.112 |  |  | K для S | 1.138 |  |  | K для S | 1.092 |  |  | K для S | 1.165 |  |  | K для S | 1.042 |  |  | K для S | 1 |  | K для S | 1.3 |  | K для S | 1.33 |  | K для S | 1.262 |  | K для S | 1.205 |  | K для S | 1.098 |  | K для S | 1.332 |  | K для S | 1.334
E | 13259.06 | Н/мм2 | E | 12231.69 | Н/мм2 | E | 12568.17 | Н/мм2 | E | 12141.12 | Н/мм2 | E | 13518.14 | Н/мм2 | E | 12724.57 | Н/мм2 | E | 13065.26 | Н/мм2 | E | 12333.14 | Н/мм2 |  | E | 13284.79 | Н/мм2 |  | E | 12208.07 | Н/мм2 |  | E | 12889.55 | Н/мм2 |  | E | 14160.22 | Н/мм2 |  | E | 12691.88 | Н/мм2 | E | 8168.496 | Н/мм2 | E | 10193.77 | Н/мм2 | E | 9585.754 | Н/мм2 | E | 8477.721 | Н/мм2 | E | 10048.37 | Н/мм2 | E | 9349.406 | Н/мм2 | E | 9280.459 | Н/мм2
S | 64.66284 | Мпа | S | 83.3218 | Мпа | S | 80.93081 | Мпа | S | 62.32003 | Мпа | S | 80.86205 | Мпа | S | 71.85302 | Мпа | S | 74.62227 | Мпа | S | 74.32361 | Мпа |  | S | 88.19924 | Мпа |  | S | 78.4125 | Мпа |  | S | 78.95791 | Мпа |  | S | 93.74048 | Мпа |  | S | 91.51181 | Мпа | S | 43.7247 | Мпа | S | 56.65777 | Мпа | S | 55.59266 | Мпа | S | 64.21793 | Мпа | S | 65.66411 | Мпа | S | 53.8159 | Мпа | S | 51.63711 | Мпа
| 205.0492 |  |  | 146.8006 |  |  | 155.2952 |  |  | 194.819 |  |  | 167.1754 |  |  | 177.0917 |  |  | 175.0853 |  |  | 165.9383 |  |  |  | 150.6225 |  |  |  | 155.6903 |  |  |  | 163.2458 |  |  |  | 151.0577 |  |  |  | 138.6912 |  |  | 186.8165 |  |  | 179.9183 |  |  | 172.4284 |  |  | 132.0149 |  |  | 153.0269 |  |  | 173.7294 |  |  | 179.7246
Левый
[22 empty] | 1 | 2 | 3 | 4 | 5 | 6 | 7 | 8 | 9 | 10 | 11 | 12 | 13 | Среднее
[21 empty] | Рразр | 2150 | 3150 | 2860 | 2340 | 3080 | 2710 | 2900 | 2540 | 3100 | 2700 | 2900 | 3080 | 2900
[21 empty] | b | 19.3 | 19.9 | 19.6 | 19.3 | 19.9 | 19.6 | 19.4 | 19.2 | 19.1 | 19.5 | 19.3 | 19.5 | 19.4
[21 empty] | h | 19.3 | 19.8 | 19.7 | 19.8 | 19.9 | 19.7 | 20.1 | 19.6 | 19.7 | 19.7 | 19.8 | 19.7 | 19.8
[21 empty] | Вес | 59.6 | 67.1 | 59.8 | 67.6 | 72.2 | 70.9 | 64.5 | 58.1 | 63.1 | 57.9 | 63.7 | 60.8 | 60.1
[21 empty] | E | 13656.84 | 12745.42 | 13008.05 | 12675.33 | 14058.87 | 13271.73 | 13587.87 | 12764.8 | 13949.03 | 12696.39 | 13456.69 | 14358.46 | 12691.88 | 13301.64
[21 empty] | S | 71.77576 | 96.90325 | 90.23785 | 74.22315 | 93.79998 | 85.5051 | 88.8005 | 82.64786 | 100.3707 | 85.62645 | 91.98596 | 97.67758 | 91.51181 | 88.54354
[21 empty] | Gamma | 533.3477 | 567.6531 | 516.2471 | 589.6617 | 607.7288 | 612.0722 | 551.3669 | 514.6329 | 558.9958 | 502.4079 | 555.6428 | 527.5717 | 521.5384 | 550.6821
[21 empty] | W | 9.5 | 8.5 | 9.5 | 8 | 8.5 | 8 | 8.5 | 9.5 | 9 | 10 | 8.5 | 11 | 12 |  |  | Ст.откл | V | Rн | Rи | Ср.ош. | P
[21 empty] | К для G | 0.991 | 0.987 | 0.991 | 0.985 | 0.987 | 0.985 | 0.987 | 0.991 | 0.989 | 0.993 | 0.987 | 0.996 | 1
[21 empty] | Gamma | 538.1914 | 575.1298 | 520.9355 | 598.6413 | 615.7333 | 621.3931 | 558.6291 | 519.3067 | 565.2131 | 505.9496 | 562.9613 | 529.6905 | 521.5384 | 556.4087 |  | 24.16895 | 0.0434374 |  |  | 6.703261 | 1.204737
[21 empty] | K для Е | 1.03 | 1.042 | 1.035 | 1.044 | 1.04 | 1.043 | 1.04 | 1.035 | 1.05 | 1.04 | 1.044 | 1.014 | 1
[21 empty] | K для S | 1.116 | 1.163 | 1.115 | 1.191 | 1.16 | 1.19 | 1.19 | 1.112 | 1.138 | 1.092 | 1.165 | 1.042 | 1
[21 empty] | E | 13259.06 | 12231.69 | 12568.17 | 12141.12 | 13518.14 | 12724.57 | 13065.26 | 12333.14 | 13284.79 | 12208.07 | 12889.55 | 14160.22 | 12691.88 | 12851.97 |  | 657.1693 | 0.05113372 | 11767.65 | 11320.77 | 182.266 | 1.418194
[21 empty] | S | 65 | 83.3218 | 80.93081 | 62.32003 | 80.86205 | 71.85302 | 74.62227 | 74.32361 | 88.19924 | 78.4125 | 78.95791 | 93.74048 | 91.51181 | 78.7735 |  | 8.139142 | 0.1033234 | 65.34392 | 39.47414 | 2.257392 | 2.865674
[22 empty] | 14 | 15 | 16 | 17 | 18 | 19 | 20
Правый
[22 empty] | 1 | 2 | 3 | 4 | 5 | 6 | 7 | Среднее
[21 empty] | Рразр | 1800 | 2350 | 2100 | 2250 | 2280 | 2200 | 2180
[21 empty] | b | 19 | 18.9 | 18.7 | 17.8 | 18.6 | 18.6 | 18.8
[21 empty] | h | 20 | 19.9 | 19.6 | 19.8 | 20.2 | 19.9 | 20.1
[21 empty] | Вес | 44.9 | 49.7 | 49.6 | 47.6 | 50.6 | 47 | 47.3
[21 empty] | E | 8821.976 | 11009.27 | 10247.17 | 8969.429 | 10349.83 | 10116.06 | 10041.46 | 9936.455
[21 empty] | S | 56.84211 | 75.35484 | 70.15793 | 77.38261 | 72.09919 | 71.68278 | 68.88391 | 70.34334
[21 empty] | Gamma | 393.8596 | 440.474 | 451.0895 | 450.1948 | 448.9159 | 423.2633 | 417.24 | 432.1482
[21 empty] | W | 6.5 | 6 | 7 | 8 | 10 | 6 | 6 |  |  | Ст.откл | V | Rн | Rи | Ср.ош. | P
[21 empty] | К для G | 0.979 | 0.977 | 0.981 | 0.985 | 0.993 | 0.977 | 0.977
[21 empty] | Gamma | 402.3081 | 450.8434 | 459.8262 | 457.0506 | 452.0804 | 433.2275 | 427.0625 | 440.3427 |  | 20.73813 | 0.04709543 |  |  | 4.637186 | 1.053086
[21 empty] | K для Е | 1.08 | 1.08 | 1.069 | 1.058 | 1.03 | 1.082 | 1.082
[21 empty] | K для S | 1.3 | 1.33 | 1.262 | 1.205 | 1.098 | 1.332 | 1.334
[21 empty] | E | 8168.496 | 10193.77 | 9585.754 | 8477.721 | 10048.37 | 9349.406 | 9280.459 | 9300.569 |  | 752.751 | 0.08093602 | 8058.529 | 7546.659 | 168.3202 | 1.809784
[21 empty] | S | 43.7247 | 56.65777 | 55.59266 | 64.21793 | 65.66411 | 53.8159 | 51.63711 | 55.90145 |  | 7.482739 | 0.1338559 | 43.55494 | 25.388 | 1.673191 | 2.993109
18.67707
0.9300569

## Практика сжатие
| Малые образцы чистой древесины |  |  | Номер образца
| Сжатие вдоль волокон - ГОСТ 16483.10 | Обознач-е | Ед.изм. | 1 | 2 | 3 | 4 | 5 | 6 | 7 | 8 | 9 | 10 | 11 | 12
1 | Разрушающее усилие | Рразр | Н | 26710 | 25460 | 24900 | 27150 | 19550 | 26400 | 23930 | 26350 | 26100 | 25000 | 24700 | 20650
2 | Поперечное сечение, ширина | b | мм | 19 | 18.8 | 19.2 | 18.9 | 18.8 | 18.9 | 19.5 | 19.2 | 19.1 | 19.1 | 18.6 | 18.6
3 | Поперечное сечение, высота | h | мм | 19.2 | 19.2 | 18.9 | 18.9 | 19.2 | 19 | 19 | 18.8 | 18.8 | 18.9 | 18.8 | 19.5
4 | Вес образца при фактической влажности | g | г | 6.7 | 6.6 | 7.1 | 6.6 | 4.9 | 6.7 | 4.6 | 6.9 | 6.9 | 6.7 | 6.1 | 4.9
5 | Длина образца | Lобр | мм | 31.5 | 31.5 | 31.5 | 31.5 | 31.5 | 31.5 | 31.5 | 31.5 | 31.5 | 31.5 | 31.5 | 31.5
6 | Площадь поперечного сечения образца | А | мм2 | 364.8 | 360.96 | 362.88 | 357.21 | 360.96 | 359.1 | 370.5 | 360.96 | 359.08 | 360.99 | 349.68 | 362.7
7 | Предел прочности при сжатии при фактической влажности | σcW | МПа | 73.2182 | 70.53413 | 68.61772 | 76.00571 | 54.16113 | 73.51713 | 64.58839 | 72.99978 | 72.68575 | 69.254 | 70.63601 | 56.93411
8 | Объемный вес древесины при фактической влажности | Gamma W | кг/м3 | 583.0549 | 580.4627 | 621.1332 | 586.5564 | 430.9496 | 592.3097 | 394.1478 | 606.8473 | 610.0246 | 589.2086 | 553.7943 | 428.8821
9 | Влажность древесины образцов на момент испытания | W | % | 6.4 | 6.5 | 6.5 | 6.3 | 6 | 6.5 | 6.2 | 6.8 | 6.1 | 6.1 | 6.1 | 6
10 | Поправочный коэффициент к объемному весу образца | К для G |  | 0.9789 | 0.979 | 0.979 | 0.9787 | 0.977 | 0.979 | 0.9774 | 0.9795 | 0.9772 | 0.9772 | 0.9772 | 0.977
11 | Объемный вес древесины при стандартной влажности | Gamma 12 | кг/м3 | 595.6225 | 592.9139 | 634.4568 | 599.322 | 441.0947 | 605.015 | 403.2615 | 619.5481 | 624.2576 | 602.956 | 566.7154 | 438.9787
12 | Поправочный коэффициент к пределу прочности образца | K для S |  | 1.335 | 1.335 | 1.327 | 1.334 | 1.39 | 1.326 | 1.392 | 1.325 | 1.36 | 1.355 | 1.37 | 1.388
13 | Предел прочности при сжатии при стандартной влажности | σc12 | МПа | 54.84509 | 52.83456 | 51.70891 | 56.9758 | 38.96484 | 55.44278 | 46.39971 | 55.09417 | 53.44541 | 51.10996 | 51.55913 | 41.01881
14 | Номер образца |  |  | 1 | 2 | 3 | 4 | 5 | 6 | 7 | 8 | 9 | 10 | 11 | 12
Номер образца
|  | Обознач-е | Ед.изм. | 13 | 14 | 15 | 16 | 17 | 18 | 19 | 20 | 21 | 22 | 23 | 24
1 | Разрушающее усилие | Рразр | Н | 26200 | 18050 | 26650 | 26210 | 26410 | 25550 | 25900 | 26950 | 17600 | 26900 | 26800 | 23490
2 | Поперечное сечение, ширина | b | мм | 19.5 | 19.2 | 18.8 | 18.9 | 19.2 | 18.7 | 18.7 | 18.8 | 19 | 19.1 | 19 | 19
3 | Поперечное сечение, высота | h | мм | 19.2 | 19.6 | 18.9 | 19 | 18.9 | 18.8 | 18.7 | 18.9 | 19.4 | 18.9 | 18.9 | 18
4 | Вес образца при фактической влажности | g | г | 4.6 | 4.7 | 6.4 | 6.6 | 6.6 | 6.4 | 6.3 | 6 | 4.5 | 6.3 | 5.9 | 5.8
5 | Длина образца | Lобр | мм | 31.5 | 31.5 | 31.5 | 31.5 | 31.5 | 31.5 | 31.5 | 31.5 | 31.5 | 31.5 | 31.5 | 31.5
6 | Площадь поперечного сечения образца | А | мм2 | 374.4 | 376.32 | 355.32 | 359.1 | 362.88 | 351.56 | 349.69 | 355.32 | 368.6 | 360.99 | 359.1 | 342
7 | Предел прочности при сжатии при фактической влажности | σcW | МПа | 69.97863 | 47.9645 | 75.00281 | 72.98803 | 72.77888 | 72.67607 | 74.0656 | 75.84712 | 47.74824 | 74.5173 | 74.63102 | 68.68421
8 | Объемный вес древесины при фактической влажности | Gamma W | кг/м3 | 390.0421 | 396.488 | 571.8074 | 583.4693 | 577.3915 | 577.923 | 571.9351 | 536.0694 | 387.5669 | 554.032 | 521.5862 | 538.383
9 | Влажность древесины образцов на момент испытания | W | % | 6.2 | 6.8 | 6 | 6 | 6.5 | 6.5 | 6.3 | 6 | 6.1 | 6 | 6.1 | 6
10 | Поправочный коэффициент к объемному весу образца | К для G |  | 0.9774 | 0.97785 | 0.977 | 0.977 | 0.979 | 0.979 | 0.9776 | 0.977 | 0.9772 | 0.977 | 0.9772 | 0.977
11 | Объемный вес древесины при стандартной влажности | Gamma 12 | кг/м3 | 399.0608 | 405.4691 | 585.2686 | 597.205 | 589.7768 | 590.3197 | 585.04 | 548.6893 | 396.6096 | 567.0747 | 533.7558 | 551.0573
12 | Поправочный коэффициент к пределу прочности образца | K для S |  | 1.393 | 1.351 | 1.295 | 1.37 | 1.332 | 1.336 | 1.332 | 1.377 | 1.396 | 1.375 | 1.377 | 1.376
13 | Предел прочности при сжатии при стандартной влажности | σc12 | МПа | 50.23592 | 35.50296 | 57.91723 | 53.27593 | 54.6388 | 54.39826 | 55.60481 | 55.08143 | 34.20361 | 54.1944 | 54.19827 | 49.91585
14 | Номер образца |  |  | 13 | 14 | 15 | 16 | 17 | 18 | 19 | 20 | 21 | 22 | 23 | 24
Номер образца
|  | Обознач-е | Ед.изм. | 25 | 26 | 27 | 28 | 29 | 30 | 31 | 32 | 33 | 34 | 35 | 36
1 | Разрушающее усилие | Рразр | Н | 21650 | 21100 | 21250 | 21150 | 17700 | 27170 | 19790 | 28170 | 25980 | 26320 | 27280 | 25400
2 | Поперечное сечение, ширина | b | мм | 18.8 | 19.1 | 18.9 | 19.1 | 19.4 | 19.3 | 19.2 | 19 | 19.3 | 19.4 | 18.8 | 18.9
3 | Поперечное сечение, высота | h | мм | 19.2 | 18.8 | 19.1 | 19.1 | 19.1 | 19.3 | 18.8 | 19.5 | 19.1 | 19.3 | 19.5 | 19.2
4 | Вес образца при фактической влажности | g | г | 5.1 | 5.4 | 5.3 | 5.3 | 4.65 | 4.7 | 5.2 | 4.7 | 4.65 | 4.8 | 4.6 | 6.6
5 | Длина образца | Lобр | мм | 31.5 | 31.5 | 31.5 | 31.5 | 31.5 | 31.5 | 31.5 | 31.5 | 31.5 | 31.5 | 31.5 | 31.5
6 | Площадь поперечного сечения образца | А | мм2 | 360.96 | 359.08 | 360.99 | 364.81 | 370.54 | 372.49 | 360.96 | 370.5 | 368.63 | 374.42 | 366.6 | 362.88
7 | Предел прочности при сжатии при фактической влажности | σcW | МПа | 59.97895 | 58.76128 | 58.8659 | 57.97538 | 47.76812 | 72.94156 | 54.82602 | 76.03239 | 70.47717 | 70.29539 | 74.41353 | 69.99559
8 | Объемный вес древесины при фактической влажности | Gamma W | кг/м3 | 448.5393 | 477.4105 | 466.0904 | 461.2099 | 398.389 | 400.5647 | 457.3342 | 402.7162 | 400.4532 | 406.9787 | 398.3408 | 577.3915
9 | Влажность древесины образцов на момент испытания | W | % | 5.8 | 5.9 | 5.8 | 6.1 | 6.2 | 6.3 | 5.8 | 7 | 5.7 | 5.8 | 5.7 | 6.5
10 | Поправочный коэффициент к объемному весу образца | К для G |  | 0.976 | 0.9765 | 0.976 | 0.9772 | 0.9774 | 0.9776 | 0.976 | 0.981 | 0.9755 | 0.976 | 0.9755 | 0.979
11 | Объемный вес древесины при стандартной влажности | Gamma 12 | кг/м3 | 459.569 | 488.8997 | 477.5516 | 471.9708 | 407.6007 | 409.743 | 468.5802 | 410.516 | 410.5107 | 416.9863 | 408.3453 | 589.7768
12 | Поправочный коэффициент к пределу прочности образца | K для S |  | 1.405 | 1.39 | 1.388 | 1.386 | 1.392 | 1.39 | 1.382 | 1.321 | 1.442 | 1.42 | 1.442 | 1.335
13 | Предел прочности при сжатии при стандартной влажности | σc12 | МПа | 42.68964 | 42.2743 | 42.41059 | 41.82928 | 34.31618 | 52.47594 | 39.6715 | 57.55669 | 48.8746 | 49.5038 | 51.60439 | 52.43115
14 | Номер образца |  |  | 25 | 26 | 27 | 28 | 29 | 30 | 31 | 32 | 33 | 34 | 35 | 36
Номер образца
|  | Обознач-е | Ед.изм. | 37 | 38 | 39 | 40 | 41 | 42 | 43 | 44 | 45 | 46 | 47 | 48
1 | Разрушающее усилие | Рразр | Н | 27400 | 19550 | 26500 | 25200 | 19150 | 24350 | 25200 | 24950 | 25850 | 18620 | 24750 | 19850
2 | Поперечное сечение, ширина | b | мм | 18.8 | 18.7 | 19 | 19.4 | 19.8 | 19.2 | 18.9 | 19.2 | 19.8 | 19.4 | 19.8 | 19.2
3 | Поперечное сечение, высота | h | мм | 18.9 | 19.2 | 19.8 | 18.9 | 19.6 | 19.1 | 19 | 18.9 | 19.2 | 19.6 | 18.8 | 19.6
4 | Вес образца при фактической влажности | g | г | 6.6 | 4.9 | 6.9 | 6.7 | 4.7 | 6.4 | 6.6 | 6.3 | 6 | 4.5 | 6.3 | 5.3
5 | Длина образца | Lобр | мм | 31.5 | 31.5 | 31.5 | 31.5 | 31.5 | 31.5 | 31.5 | 31.5 | 31.5 | 31.5 | 31.5 | 31.5
6 | Площадь поперечного сечения образца | А | мм2 | 355.32 | 359.04 | 376.2 | 366.66 | 388.08 | 366.72 | 359.1 | 362.88 | 380.16 | 380.24 | 372.24 | 376.32
7 | Предел прочности при сжатии при фактической влажности | σcW | МПа | 77.11359 | 54.45076 | 70.44125 | 68.72852 | 49.3455 | 66.39943 | 70.17544 | 68.75551 | 67.99769 | 48.96907 | 66.48936 | 52.74766
8 | Объемный вес древесины при фактической влажности | Gamma W | кг/м3 | 589.6764 | 433.2541 | 582.2637 | 580.0971 | 384.4732 | 554.032 | 583.4693 | 551.1464 | 501.0422 | 375.7026 | 537.2878 | 447.1034
9 | Влажность древесины образцов на момент испытания | W | % | 6.3 | 6 | 6.1 | 6.1 | 6.8 | 6 | 6 | 6.3 | 6 | 6.1 | 6 | 5.8
10 | Поправочный коэффициент к объемному весу образца | К для G |  | 0.9787 | 0.977 | 0.9772 | 0.9772 | 0.97785 | 0.977 | 0.977 | 0.9776 | 0.977 | 0.9772 | 0.977 | 0.976
11 | Объемный вес древесины при стандартной влажности | Gamma 12 | кг/м3 | 602.5098 | 443.4535 | 595.8491 | 593.6319 | 393.1822 | 567.0747 | 597.205 | 563.7749 | 512.8374 | 384.4684 | 549.9363 | 458.0978
12 | Поправочный коэффициент к пределу прочности образца | K для S |  | 1.334 | 1.39 | 1.36 | 1.355 | 1.351 | 1.295 | 1.37 | 1.332 | 1.377 | 1.396 | 1.375 | 1.388
13 | Предел прочности при сжатии при стандартной влажности | σc12 | МПа | 57.80629 | 39.17321 | 51.79504 | 50.72216 | 36.52516 | 51.27369 | 51.22295 | 51.61825 | 49.38103 | 35.07813 | 48.3559 | 38.00264
14 | Номер образца |  |  | 37 | 38 | 39 | 40 | 41 | 42 | 43 | 44 | 45 | 46 | 47 | 48
Номер образца
|  | Обознач-е | Ед.изм. | 49 | 50 | 51 | 52
1 | Разрушающее усилие | Рразр | Н | 23250 | 18500 | 26270 | 18860
2 | Поперечное сечение, ширина | b | мм | 19.6 | 19.6 | 19.4 | 19.4
3 | Поперечное сечение, высота | h | мм | 19.2 | 19.2 | 19.6 | 18.4
4 | Вес образца при фактической влажности | g | г | 5.3 | 4.65 | 4.7 | 5.2
5 | Длина образца | Lобр | мм | 31.5 | 31.5 | 31.5 | 31.5
6 | Площадь поперечного сечения образца | А | мм2 | 376.32 | 376.32 | 380.24 | 356.96
7 | Предел прочности при сжатии при фактической влажности | σcW | МПа | 61.78253 | 49.16029 | 69.08794 | 52.83505
8 | Объемный вес древесины при фактической влажности | Gamma W | кг/м3 | 447.1034 | 392.27 | 392.4005 | 462.459
9 | Влажность древесины образцов на момент испытания | W | % | 6.1 | 6.2 | 6.3 | 5.8
10 | Поправочный коэффициент к объемному весу образца | К для G |  | 0.9772 | 0.9774 | 0.9776 | 0.976
11 | Объемный вес древесины при стандартной влажности | Gamma 12 | кг/м3 | 457.5352 | 401.3403 | 401.3916 | 473.8309
12 | Поправочный коэффициент к пределу прочности образца | K для S |  | 1.386 | 1.392 | 1.39 | 1.382
13 | Предел прочности при сжатии при стандартной влажности | σc12 | МПа | 44.57614 | 35.3163 | 49.70356 | 38.23086
14 | Номер образца |  |  | 49 | 50 | 51 | 52
Результаты статистической обработки
| Наименование | Обозн-е | Ед.изм. | Результат | Вывод
| Среднее арифметическое | М | МПа | 48.13435 | > Rвр ч = | 44 МПа
| Среднее кв. отклонение | Ср.кв. | МПа | 7.196119
| Коэффициент вариации | V |  | 0.1495007
|  |  | % | 14.95007 | < Vстанд= | 15%
| Средняя ошибка среднего арифметического | m | МПа | 1.007658
| Показатель точности | p | % | 2.093429 | < р max= | 5%
| Нормативное сопротивление чистой древесины сжатию | Rс норм | МПа | 36.26075 | > Rн ч = | 33 МПа
| Коэффициент длительной прочности древесины | mдл |  | 0.66
| Коэффициент влияния пороков | Кп |  | 0.8
| Коэффициент влияния размеров | Кр |  | 0.8
| Расчетное сопротивление древесины сжатию | Rс расч | МПа | 13.24959
| Коэффициент надежности по материалу | Ym |  | 1.156002
| Вывод: Принимаем расчетное сопротивление древесины сжатию | Rс |  | 13 | МПа